## Worksheet
Alklima B.V.
Van Hennaertweg 29
2952 CA Alblasserdam
NEDERLAND
Code | AL5036
Product | Bocht 45° (inw./inw.) 1.1/8
Afmetingen & aansluitingen
Naam |  | Waarde | Eenheid
Uitwendige buisdiameter aansluiting 2 |  | 28.58 | mm
Materiaal aansluiting 1 |  | Koper
Kwaliteitsklasse aansluiting 1 |  | Cu-DHP (CW024A)
Materiaal aansluiting 2 |  | Koper
Kwaliteitsklasse aansluiting 2 |  | Cu-DHP (CW024A)
Verlopend |  | Nee
Vorm |  | Bocht
Bochthoek |  | 45 | °
Nom. diameter aansluiting 1 |  | 1.1/8"
Nom. diameter aansluiting 2 |  | 1.1/8"
Uitwendige buisdiameter aansluiting 1 |  | 28.58 | mm
Uitvoering & werking
Naam |  | Waarde | Eenheid
Met pakkingen |  | Nee
Met aftapper |  | Nee
Met ontluchter |  | Nee
Met stootnok/-rand |  | Ja
Overige gegevens
Naam |  | Waarde | Eenheid
Aansluiting 1 |  | Soldeermof
Aansluiting 2 |  | Soldeermof
Oppervlaktebescherming aansluiting 1 |  | Geen (onbehandeld)
Oppervlaktebehandeling aansluiting 1 |  | Geen (onbehandeld)
Oppervlaktebescherming aansluiting 2 |  | Geen (onbehandeld)
Oppervlaktebehandeling aansluiting 2 |  | Geen (onbehandeld)
Hoofdkleur fitting |  | Overig
Afgedopt |  | Nee
Excentrisch |  | Nee