## Worksheet
Alklima B.V.
Van Hennaertweg 29
2952 CA Alblasserdam
NEDERLAND
Code | AL5160
Product | Inschuifverloopsok 5/8 x 1/2 U x I
Afmetingen & aansluitingen
Naam |  | Waarde | Eenheid
Uitwendige buisdiameter aansluiting 2 |  | 12.7 | mm
Materiaal aansluiting 1 |  | Koper
Kwaliteitsklasse aansluiting 1 |  | Cu-DHP (CW024A)
Materiaal aansluiting 2 |  | Koper
Kwaliteitsklasse aansluiting 2 |  | Cu-DHP (CW024A)
Verlopend |  | Ja
Bochtstraal |  | 0 | mm
Vorm |  | Recht
Bochthoek |  | 0 | °
Nom. diameter aansluiting 1 |  | Overig
Nom. diameter aansluiting 2 |  | 1/2" (15)
Uitwendige buisdiameter aansluiting 1 |  | 15.88 | mm
Uitvoering & werking
Naam |  | Waarde | Eenheid
Met pakkingen |  | Nee
Met aftapper |  | Nee
Met ontluchter |  | Nee
Met stootnok/-rand |  | Ja
Overige gegevens
Naam |  | Waarde | Eenheid
Aansluiting 1 |  | Soldeermof
Aansluiting 2 |  | Soldeermof
Oppervlaktebescherming aansluiting 1 |  | Geen (onbehandeld)
Oppervlaktebehandeling aansluiting 1 |  | Geen (onbehandeld)
Oppervlaktebescherming aansluiting 2 |  | Geen (onbehandeld)
Oppervlaktebehandeling aansluiting 2 |  | Geen (onbehandeld)
Hoofdkleur fitting |  | Overig
Afgedopt |  | Nee
Excentrisch |  | Nee