## Worksheet
Alklima B.V.
Van Hennaertweg 29
2952 CA Alblasserdam
NEDERLAND
Code | AL5600
Product | Verloop T-stuk 1.1/8 x 5/8 x 1.1/8
Afmetingen & aansluitingen
Naam |  | Waarde | Eenheid
Uitwendige buisdiameter aansluiting 2 |  | 15.88 | mm
Materiaal aansluiting 1 |  | Koper
Uitwendige buisdiameter aansluiting 3 |  | 28.58 | mm
Kwaliteitsklasse aansluiting 1 |  | Cu-DHP (CW024A)
Materiaal aansluiting 2 |  | Koper
Kwaliteitsklasse aansluiting 2 |  | Cu-DHP (CW024A)
Materiaal aansluiting 3 |  | Koper
Kwaliteitsklasse aansluiting 3 |  | Cu-DHP (CW024A)
Hoek |  | 90 | °
Verlopend |  | Ja
Nom. diameter aansluiting 3 |  | 1.1/8"
Nom. diameter aansluiting 1 |  | 1.1/8"
Nom. diameter aansluiting 2 |  | Overig
Uitwendige buisdiameter aansluiting 1 |  | 28.58 | mm
Uitvoering & werking
Naam |  | Waarde | Eenheid
Met pakkingen |  | Nee
Met aftapper |  | Nee
Met ontluchter |  | Nee
Overige gegevens
Naam |  | Waarde | Eenheid
Aansluiting 1 |  | Soldeermof
Aansluiting 2 |  | Soldeermof
Hoek |  | 90 | °
Stromende uitvoering (met binnenradius) |  | Nee
Oppervlaktebescherming aansluiting 1 |  | Geen (onbehandeld)
Oppervlaktebehandeling aansluiting 1 |  | Geen (onbehandeld)
Oppervlaktebescherming aansluiting 2 |  | Geen (onbehandeld)
Oppervlaktebehandeling aansluiting 2 |  | Geen (onbehandeld)
Oppervlaktebescherming aansluiting 3 |  | Geen (onbehandeld)
Oppervlaktebehandeling aansluiting 3 |  | Geen (onbehandeld)
Hoofdkleur fitting |  | Overig
Afgedopt |  | Nee
Aansluiting 3 |  | Soldeermof
Meerdelig |  | Nee