## Worksheet
Alklima B.V.
Van Hennaertweg 29
2952 CA Alblasserdam
NEDERLAND
Code | AL6013
Product | KK+ Slangisolatie 9mm - 15 -2m (192)
Afmetingen & aansluitingen
Naam |  | Waarde | Eenheid
Vorm |  | Rond
Dikte |  | 9 mm | mm
Inwendige diameter |  | 15 mm | mm
Uitvoering & werking
Naam |  | Waarde | Eenheid
Uitvoering |  | Gesloten
Met bevestigingsmateriaal |  | Nee
Met sluiting |  | Nee
Kleur |  | Zwart
Materiaal |  | Overig
Overige gegevens
Naam |  | Waarde | Eenheid
Bevestiging zelfklevend |  | Nee
Gebruikstemperatuur |  | -50.00 - 110.00 °C | °C
Thermische isolatie |  | Ja
Akoestische isolatie |  | Ja
Dampdicht |  | Ja
Materiaal buitenfolie |  | Overig
Brandklasse volgens EN 13501-1 |  | B
Euroklasse rookontwikkeling volgens EN 13501-1 |  | s2
Euroklasse brandende vallende druppels/deeltjes volgens EN 13501-1 |  | d0