## Worksheet
Alklima B.V.
Van Hennaertweg 29
2952 CA Alblasserdam
NEDERLAND
Code | PZK-R84-HNBR
Product | RLS verloop 1/2"- 1/4"
Afmetingen & aansluitingen
Naam |  | Waarde | Eenheid
Lengte |  | 66.8 mm | mm
Uitwendige buisdiameter aansluiting 2 |  | 6.35 mm | mm
Materiaal aansluiting 1 |  | Koper
Kwaliteitsklasse aansluiting 1 |  | Cu-DHP (CW024A)
Materiaal aansluiting 2 |  | Koper
Kwaliteitsklasse aansluiting 2 |  | Cu-DHP (CW024A)
Verlopend |  | Ja
Bochtstraal |  | 0 mm | mm
Vorm |  | Recht
Bochthoek |  | 0 ° | °
Nom. diameter aansluiting 1 |  | 1/2" (15)
Nom. diameter aansluiting 2 |  | 1/4" (8)
Uitwendige buisdiameter aansluiting 1 |  | 12.7 mm | mm
Uitvoering & werking
Naam |  | Waarde | Eenheid
Uitvoering |  | Overig
Met pakkingen |  | Nee
Met aftapper |  | Nee
Met ontluchter |  | Nee
Met stootnok/-rand |  | Nee
Overige gegevens
Naam |  | Waarde | Eenheid
Aansluiting 1 |  | Persmof
Aansluiting 2 |  | Persmof
Oppervlaktebescherming aansluiting 1 |  | Geen (onbehandeld)
Oppervlaktebehandeling aansluiting 1 |  | Geen (onbehandeld)
Oppervlaktebescherming aansluiting 2 |  | Geen (onbehandeld)
Oppervlaktebehandeling aansluiting 2 |  | Geen (onbehandeld)
Hoofdkleur fitting |  | Overig
Max. mediumtemperatuur (continu) |  | 120 °C | °C
Afgedopt |  | Nee
Excentrisch |  | Ja
Min. mediumtemperatuur (continu) |  | -40 °C | °C
Materiaal afdichting |  | Gehydroneerd nitril rubber (HNBR)
Max. werkdruk bij 20°C |  | 48 bar | bar