## Worksheet
Alklima B.V.
Van Hennaertweg 29
2952 CA Alblasserdam
NEDERLAND
Code | PZK-RC18-HNBR
Product | RLS reparatie sok 1.1/8"
Afmetingen & aansluitingen
Naam |  | Waarde | Eenheid
Lengte |  | 70.4 | mm
Uitwendige buisdiameter aansluiting 2 |  | 28.58 | mm
Materiaal aansluiting 1 |  | Koper
Kwaliteitsklasse aansluiting 1 |  | Cu-DHP (CW024A)
Materiaal aansluiting 2 |  | Koper
Kwaliteitsklasse aansluiting 2 |  | Cu-DHP (CW024A)
Verlopend |  | Nee
Bochtstraal |  | 0 | mm
Vorm |  | Recht
Bochthoek |  | 0 | °
Nom. diameter aansluiting 1 |  | 1.1/8"
Nom. diameter aansluiting 2 |  | 1.1/8"
Uitwendige buisdiameter aansluiting 1 |  | 28.58 | mm
Uitvoering & werking
Naam |  | Waarde | Eenheid
Model |  | Overig
Met pakkingen |  | Nee
Met aftapper |  | Nee
Met ontluchter |  | Nee
Met stootnok/-rand |  | Nee
Overige gegevens
Naam |  | Waarde | Eenheid
Aansluiting 1 |  | Persmof
Aansluiting 2 |  | Persmof
Oppervlaktebescherming aansluiting 1 |  | Geen (onbehandeld)
Oppervlaktebehandeling aansluiting 1 |  | Geen (onbehandeld)
Oppervlaktebescherming aansluiting 2 |  | Geen (onbehandeld)
Oppervlaktebehandeling aansluiting 2 |  | Geen (onbehandeld)
Hoofdkleur fitting |  | Overig
Max. mediumtemperatuur (continu) |  | 120 | °C
Afgedopt |  | Nee
Excentrisch |  | Nee
Min. mediumtemperatuur (continu) |  | -40 | °C
Materiaal afdichting |  | Gehydroneerd nitril rubber (HNBR)
Max. werkdruk bij 20°C |  | 48 | bar