## Worksheet
Alklima B.V.
Van Hennaertweg 29
2952 CA Alblasserdam
NEDERLAND
Code | PZK-T10-HNBR
Product | RLS T-stuk 5/8"
Afmetingen & aansluitingen
Naam |  | Waarde | Eenheid
Uitwendige buisdiameter aansluiting 2 |  | 15.88 | mm
Materiaal aansluiting 1 |  | Koper
Uitwendige buisdiameter aansluiting 3 |  | 15.88 | mm
Kwaliteitsklasse aansluiting 1 |  | Cu-DHP (CW024A)
Materiaal aansluiting 2 |  | Koper
Kwaliteitsklasse aansluiting 2 |  | Cu-DHP (CW024A)
Materiaal aansluiting 3 |  | Koper
Kwaliteitsklasse aansluiting 3 |  | Cu-DHP (CW024A)
Hoek |  | 90 | °
Verlopend |  | Nee
Nom. diameter aansluiting 3 |  | Overig
Lengte aansluiting 1 |  | 58.2 | mm
Lengte aansluiting 2 |  | 58.2 | mm
Lengte aansluiting 3 |  | 58.2 | mm
Nom. diameter aansluiting 1 |  | Overig
Nom. diameter aansluiting 2 |  | Overig
Uitwendige buisdiameter aansluiting 1 |  | 15.88 | mm
Uitvoering & werking
Naam |  | Waarde | Eenheid
Met pakkingen |  | Nee
Met aftapper |  | Nee
Met ontluchter |  | Nee
Pomp gegevens
Naam |  | Waarde | Eenheid
Max. bedrijfsdruk bij max. medium temperatuur |  | 48 | bar
Overige gegevens
Naam |  | Waarde | Eenheid
Aansluiting 1 |  | Persmof
Aansluiting 2 |  | Persmof
Hoek |  | 90 | °
Stromende uitvoering (met binnenradius) |  | Nee
Oppervlaktebescherming aansluiting 1 |  | Geen (onbehandeld)
Oppervlaktebehandeling aansluiting 1 |  | Geen (onbehandeld)
Oppervlaktebescherming aansluiting 2 |  | Geen (onbehandeld)
Oppervlaktebehandeling aansluiting 2 |  | Geen (onbehandeld)
Oppervlaktebescherming aansluiting 3 |  | Geen (onbehandeld)
Oppervlaktebehandeling aansluiting 3 |  | Geen (onbehandeld)
Hoofdkleur fitting |  | Overig
Max. mediumtemperatuur (continu) |  | 120 | °C
Afgedopt |  | Nee
Aansluiting 3 |  | Persmof
Min. mediumtemperatuur (continu) |  | -40 | °C
Materiaal afdichting |  | Gehydroneerd nitril rubber (HNBR)
Max. werkdruk bij 20°C |  | 48 | bar
Meerdelig |  | Nee